## Состав
Состав органической части образца buryak_shmurdyak_black (в пересчёте на 100 % органики), ИК + ЯМР
ИК (НПВО) и ЯМР ¹H/¹³C (CDCl₃; в архиве ЯМР образец NVM-tk-BD). Неорганический компонент в 100 % не входит. Строки «в т.ч.» — расшифровка по ЯМР, в сумму не входят.
Образец | Компонент | ИК, % | ЯМР, % | Среднее по ИК и ЯМР, % | Итог, % (сумма = 100) | Диапазон, % | Идентификация и комментарий | Неорганическая часть (не входит в 100 %)
buryak_shmurdyak_black | Фталатный пластификатор (технический ДБФ), сумма | 97.5 | 97.2 | 97.35 | 97.16% | 95–100 | ИК: C=O 1723; 1600/1580; 1277, 1119, 1072; 742 см⁻¹; н-бутил 2960, 1384, 962/941 см⁻¹ (ИК-оценка 95–100 %, в расчёт взята середина). ЯМР ¹H: 7,71/7,52 (аром.), 4,30 (OCH₂), 1,72, 1,45, 0,96 м.д. — соотношение интегралов совпадает с ДБФ; ¹³C: 167,8; 132,4; 131,0; 128,9; 65,7; 30,7; 19,3; 13,8 м.д. | Чёрный неорганический компонент: рост поглощения M–O ниже 650 см⁻¹ (ИК); в ЯМР не виден (нерастворим). Предположительно диоксид марганца MnO₂. Количество — по зольности, металл — РФА.
| в т.ч. дибутилфталат | — | 94.5 | — | — |  | Основное вещество.
| в т.ч. метилбутилфталат (предположительно) | — | 2.3 | — | — |  | ¹H: синглет O–CH₃ 3,92 м.д. Обычная технологическая примесь технического ДБФ.
| в т.ч. диизобутилфталат | — | 0.5 | — | — |  | ¹H: O–CH₂ 4,08 м.д. (следы).
| Полидиметилсилоксан (силикон) | признаки (плечо 1257–1260, полоса ≈800 см⁻¹) | 2.2 | 2.2 | 2.196% | 1,5–3 | ¹H: синглет Si–CH₃ 0,07 м.д.; ¹³C: 1,1 м.д. Силиконовая добавка (масло, антиадгезив, пеногаситель) либо загрязнение силиконовой смазкой при отборе пробы — проверить повторным отбором.
| Алифатические примеси | не видны | 0.65 | 0.65 | 0.6487% | < 1 | ¹H: слабые сигналы 0,8–1,35 м.д.; природа не установлена.
| Тиокол | не обнаружен (< 5 %) | не обнаружен (< 1 %) | — | — | — | ИК: нет 1024/949, 1410, 2560 см⁻¹. ЯМР: нет 4,70/3,72/2,89 м.д. и 95,5/66,2/38,9 м.д.
| Хлорпарафин | не обнаружен | не обнаружен | — | — | — | ИК: нет CHCl 1260–1270 см⁻¹. ЯМР: нет CHCl 3,8–4,5 м.д. и 55–65 м.д.
| Стеариновая кислота | ниже предела | не обнаружена | — | — | — | ЯМР: нет 2,35 м.д. и 180/34 м.д. Возможный стеарат марганца мог остаться в нерастворимом осадке.
| Эпоксидная смола, полиуретан, лапрол | не обнаружены | не обнаружены | — | — | — | Нет характерных полос и сигналов.
| Сумма органической части |  |  |  | 100%
Вывод: образец — вулканизующая паста для тиоколовых герметиков (тип пасты №9: диоксид марганца в дибутилфталате), а не тиоколовая основа.
Итог = среднее по ИК и ЯМР, приведённое к сумме 100 %. Если компонент количественно определён одним методом, взято значение этого метода. Пределы обнаружения: ИК ≈2–5 %, ЯМР ¹H ≈0,5–1 %.

## Примечания
Примечания к оценке состава
1. База пересчёта — 100 % органической части. Неорганический компонент исключён: в ЯМР он не виден, массовую долю даёт зольность, природу металла — РФА.
2. ИК: НПВО, алмазный кристалл, 4000–560 см⁻¹; сопоставление с чистым тиоколом buryak_1t.
3. ЯМР: Bruker 600 МГц, CDCl₃. ¹H — zg, 1 накопление (количественный режим); состав рассчитан по интегралам, на 1 молекулу ДБФ — 4 H сигнала O–CH₂ (4,30 м.д.). ¹³C — zgpg30, 1024 накопления (качественно). Калибровка: CHCl₃ 7,26 м.д., CDCl₃ 77,16 м.д.
4. ИК не различает ДБФ и его гомологи (метилбутил-, диизобутилфталат); их доли — только по ЯМР.
5. Силикон ≈2 %: требует проверки повторным отбором пробы без силиконовой смазки — возможна контаминация.