## Состав
Состав органической части образцов жидких тиоколов (в пересчёте на 100 % органики)
Оценка по ИК-спектроскопии (4 образца) и ЯМР ¹H/¹³C (образцы 1p и 2x). TiO₂ в 100 % не входит и указан отдельно. Подробности — на листе «Примечания».
Образец | Компонент | ИК, % | ЯМР, % | Среднее по ИК и ЯМР, % | Итог, % (сумма = 100) | Диапазон, % | Идентификация и комментарий | Неорганическая часть (не входит в 100 %)
buryak_1t | Тиокол (диэтилформальный полисульфид с концевыми SH) | 100 | не проводился | 100 | 100% | 100 | Основа — диэтилформальный полисульфидный олигомер (ИК: 1024, 949, 1410, 1283 см⁻¹; SH 2562 см⁻¹). Добавок не обнаружено (предел обнаружения ≈1–3 %). Чистый жидкий тиокол. | не обнаружена
| Сумма органической части |  |  |  | 100%
buryak_2t | Тиокол (диэтилформальный полисульфид с концевыми SH) | 100 | не проводился | 100 | 100% | 100 | Совпадает с 1t по всем полосам. Полоса SH примерно в 1,6 раза слабее, чем у 1t, — вероятно, марка с большей молекулярной массой. Добавок не обнаружено. | не обнаружена
| Сумма органической части |  |  |  | 100%
buryak_1p | Тиокол (диэтилформальный полисульфид с концевыми SH) | 98.3 | 100 | 99.15 | 98.31% | 97–99 | Основа та же, что у 1t (серия «1» по содержанию SH). ЯМР: 4,70 / 3,72 / 2,89 м.д.; 95,5 / 66,2 / 38,9 м.д.; соотношение 2,00 : 4,28 : 3,88 при теоретическом 2 : 4 : 4. В ЯМР других компонентов не выявлено. | TiO₂, ≈10–12 об. % (по ИК; подтверждено заказчиком)
| Неопознанная добавка (предположительно азотсодержащий промотор адгезии) | 1.7 | не обнаружено (< 2 %) | 1.7 | 1.686% | 1–3 | ИК: полоса 1684 см⁻¹ с плечом 1660 см⁻¹ — группа C=O или C=N без N–H (нет амида II ~1550 см⁻¹). Свободный первичный амин маловероятен: нет полос NH₂ 1600 и 3370/3290 см⁻¹. Дополнительно: широкая подложка 1000–1160 см⁻¹ (возможно Si–O–Si), лишние CH₂ 2840–2940 см⁻¹, OH около 3400 см⁻¹. Наиболее вероятно — силановый промотор адгезии к металлу: изоциануратный силан (трис(триметоксисилилпропил)изоцианурат) или кетиминный (блокированный аминосилан). Меркаптосилан один полосу 1684 не объясняет. Для подтверждения нужен ЯМР ¹H в области 0,5–0,8 м.д. (Si–CH₂). Содержание — по ИК.
| Сумма органической части |  |  |  | 100%
buryak_2x | Тиокол (диэтилформальный полисульфид с концевыми SH) | 78.3 | 83.1 | 80.7 | 80.7% | 77–85 | Основа — диэтилформальный тиокол (серия «2» по содержанию SH, как у 2t). Значение по ЯМР рассчитано из отношения смола : тиокол = 12,2 : 87,8 с учётом содержания эфира по ИК. | TiO₂, ≈7 об. % (по ИК)
| Эпоксидная смола на бисфеноле А (тип ЭД-20 / ЭД-16) | 16.3 | 11.5 | 13.9 | 13.9% | 11–19 | ИК: 1608, 1582, 1510, 1244, 1182, 831 см⁻¹. ЯМР: ароматические H 6,82 / 7,12 м.д.; ¹³C 156,4 / 127,8 / 114,0 / 31,8 м.д. Эпоксидные группы в основном сохранены (¹³C 50,2 / 44,8 м.д.). Избыток сигналов при 3,6–3,7 м.д. и бутильные сигналы допускают примесь алифатического глицидилового эфира (активного разбавителя) — требует проверки.
| Сложный эфир уксусной кислоты (предположительно бутилацетат) | 5.4 | есть, количественно не оценивался | 5.4 | 5.4% | 3–7 | ИК: C=O 1737 см⁻¹. ЯМР ¹³C: 171,0 и 20,9 м.д. (ацетат), 19,1 и 13,7 м.д. (бутильный радикал). Эфиры дикарбоновых кислот (ДОС, ДБС) и ДБФ не обнаружены. Вероятно, растворитель (летучий), а не пластификатор. Содержание — по ИК.
| Сумма органической части |  |  |  | 100%
Итог = среднее по ИК и ЯМР, приведённое к сумме 100 %. Если компонент виден только одним методом, используется значение этого метода. Погрешность оценок для минорных компонентов — до ±30 % отн.
Не обнаружены ни в одном образце: дибутилфталат, хлорпарафины, полиуретаны, лапролы (простые полиэфиры).

## Примечания
Примечания к оценке состава
1. База пересчёта. Проценты приведены к 100 % органической части. Диоксид титана (TiO₂) исключён и указан отдельно; его массовую долю ИК-методом определить нельзя — нужны зольность или РФА.
2. ИК (НПВО, алмазный кристалл, 4000–560 см⁻¹). Доля тиокола — по разностным спектрам относительно чистого тиокола 1t (полосы 949 и 1410 см⁻¹). Эпоксидная смола — по полосам 1510 и 1244 см⁻¹, эфир — по C=O 1737 см⁻¹, без калибровочных смесей.
3. ЯМР ¹H (700 МГц) и ¹³C (176 МГц), CDCl₃, только образцы 1p и 2x. Эпоксидная смола — по отношению интегралов ароматических H бисфенола А к ацетальному сигналу тиокола (4,70 м.д.), молярная масса смолы принята 340 г/моль; для ЭД-20 значение может быть на 1–2 пункта выше. Спектр ¹³C снят не в количественном режиме.
4. 1t и 2t исследованы только ИК-методом; ЯМР не проводился.
5. Предел обнаружения: ДБФ ≈1 %, остальные компоненты ≈2–3 % (ИК). Добавка в 1p (≈1–2 %) в показанных диапазонах ЯМР ниже предела обнаружения.
6. Для подтверждения природы добавки в 1p рекомендуется: ЯМР ¹H 1p в области 0,4–2 м.д. (Si–CH₂ 0,5–0,8 м.д.) и 3,5–3,9 м.д. (Si–OCH₃, N–CH₂); ¹³C с D1 = 5 с и 8–16 тыс. накоплений (C=O изоцианурата ≈149 м.д., C=N 160–170 м.д.); РФА на Si и N.
7. Эпоксидная смола в 2x: для точного содержания — калибровка по смесям 1t с ЭД-20 (10, 15, 20 %).