## Состав
Состав органической части образца buryak_shmurdyak_black (в пересчёте на 100 % органики)
Оценка по ИК-спектроскопии (НПВО). ЯМР будет добавлен после получения спектров. Неорганический компонент в 100 % не входит.
Образец | Компонент | ИК, % | ЯМР, % | Среднее по ИК и ЯМР, % | Итог, % (сумма = 100) | Диапазон, % | Идентификация и комментарий | Неорганическая часть (не входит в 100 %)
buryak_shmurdyak_black | Дибутилфталат (ДБФ) | 100 | ожидается | 100 | 100% | 95–100 | Единственный обнаруженный органический компонент. ИК: C=O 1723 см⁻¹; дублет ароматики 1600/1580 см⁻¹; 1277, 1119, 1072 см⁻¹ (сложный эфир фталевой кислоты); 742 см⁻¹ (орто-замещённое кольцо); н-бутил — 2960, 1384, 962/941 см⁻¹. Длинноцепочечные фталаты (ДОФ) не подходят: нет сильной полосы 2858 см⁻¹. Отличить от диизобутилфталата окончательно — по ЯМР ¹H (4,30 т против 4,08 д м.д.). | Чёрный неорганический компонент: рост поглощения M–O ниже 650 см⁻¹; предположительно диоксид марганца MnO₂. Количество — по зольности, металл — РФА.
| Прочие органические добавки (стеариновая кислота и др.) | не обнаружено (< 2–3 %) | ожидается | — | — | < 3 | В типовых вулканизующих пастах ≈1 % стеариновой кислоты — ниже предела обнаружения ИК.
| Тиокол | не обнаружен (< 5 %) | ожидается | — | — | < 5 | Нет полос формали 1024/949 см⁻¹, S–CH₂ 1410 см⁻¹ и SH 2560 см⁻¹. Образец — не основа герметика.
| Эпоксидная смола | не обнаружена | ожидается | — | — | — | Нет полос бисфенола А 1510, 1244, 831 см⁻¹.
| Хлорпарафин | не обнаружен | ожидается | — | — | — | Нет отдельной полосы CHCl 1260–1270 см⁻¹ и прироста CH₂. Окончательно — по ЯМР ¹H (CHCl 3,8–4,5 м.д.).
| Полиуретан / лапрол | не обнаружены | ожидается | — | — | — | Нет полос N–H и широкой полосы простого эфира.
| Сумма органической части |  |  |  | 100%
Вывод: образец — вулканизующая паста для тиоколовых герметиков (тип пасты №9: диоксид марганца в дибутилфталате), а не тиоколовая основа.
Итог = среднее по ИК и ЯМР, приведённое к сумме 100 %. До получения ЯМР итог равен оценке по ИК. Не обнаружено — содержание ниже предела обнаружения ИК (≈2–5 %).

## Примечания
Примечания к оценке состава
1. База пересчёта — 100 % органической части. Неорганический компонент исключён; его массовую долю ИК-методом определить нельзя (нужна зольность), природу металла — РФА.
2. ИК: НПВО, алмазный кристалл, 4000–560 см⁻¹. Обработка та же, что для образцов buryak_1t, 2t, 1p, 2x; для проверки на тиокол спектр сопоставлен с чистым тиоколом buryak_1t.
3. Пределы обнаружения ИК: тиокол ≈5 % (по полосе 1024 см⁻¹ на фоне полос ДБФ), прочие органические компоненты ≈2–3 %.
4. ЯМР ¹H и ¹³C будет проведён дополнительно: подтверждение ДБФ (4,30 т, 7,5/7,7 м.д.), проверка на диизобутилфталат, хлорпарафин и стеариновую кислоту (2,35 т, 1,25 м.д.).